## Hoja1
Tipo de inserto | Tipo de rompervirutas | Material | Dureza | Profundidad de corte minima | Profundidad de corte recomendada | Profundidad de corte maxima | Velocidad de avance (mm/rev) minimo | Velocidad de avance (mm/rev) recomendado | Velocidad de avance (mm/rev) maximo | Velocidad de corte (m/min) minimo | Velocidad de corte (m/min) recomendado | Velocidad de corte (m/min) maximo |  | Aplicación
CNMG | VL | Acero | Menor 180HB | 0.2 | 0.8 | 1.5 | 0.1 | 0.2 | 0.35 | 230 | 250 | 305 | Negativo | Acabado
| MP | Acero | Menor 180HB | 0.5 | 1.5 | 4.5 | 0.15 | 0.3 | 0.45 | 200 | 265 | 300 | Negativo | Medio
| GR | Acero | Menor 180HB | 1 | 3 | 4.5 | 0.2 | 0.35 | 0.5 | 205 | 240 | 280 | Negativo | Debasta
WNMG | VL | Acero | Menor 180HB | 0.2 | 0.8 | 1.5 | 0.1 | 0.2 | 0.35 | 230 | 250 | 305 | Negativo | Acabado
| MP | Acero | Menor 180HB | 0.5 | 1.5 | 4.5 | 0.15 | 0.3 | 0.45 | 200 | 265 | 300 | Negativo | Medio
| GR | Acero | Menor 180HB | 1 | 3 | 4.5 | 0.2 | 0.35 | 0.5 | 205 | 240 | 280 | Negativo | Debasta
CCMT | VL | Acero | Menor 180HB | 0.1 | 0.5 | 1 | 0.05 | 0.1 | 0.2 | 240 | 270 | 305 | Positivo | Acabado
| MP | Acero | Menor 180HB | 0.5 | 1 | 3 | 0.1 | 0.2 | 0.35 | 240 | 250 | 300 | Positivo | Medio/Acabado
| C25 | Acero | Menor 180HB | 1 | 2 | 3 | 0.1 | 0.25 | 0.35 | 240 | 285 | 320 | Positivo | Medio
CNMG | VB | Acero | Menor 260HB | 0.5 | 1 | 2 | 0.1 | 0.2 | 0.4 | 190 | 250 | 340 | Negativo | Acabado
| MP | Acero | Menor 260HB | 0.5 | 1.5 | 4.5 | 0.15 | 0.3 | 0.45 | 200 | 250 | 300 | Negativo | Medio
| GR | Acero | Menor 260HB | 1 | 3 | 4.5 | 0.2 | 0.35 | 0.5 | 205 | 240 | 280 | Negativo | Debasta
WNMG | VB | Acero | Menor 260HB | 0.5 | 1 | 2 | 0.1 | 0.2 | 0.4 | 190 | 250 | 340 | Negativo | Acabado
| MP | Acero | Menor 260HB | 0.5 | 1.5 | 4.5 | 0.15 | 0.3 | 0.45 | 200 | 250 | 300 | Negativo | Medio
| GR | Acero | Menor 260HB | 1 | 3 | 4.5 | 0.2 | 0.35 | 0.5 | 205 | 240 | 280 | Negativo | Debasta
CCMT | VL | Acero | Menor 260HB | 0.1 | 0.5 | 1 | 0.05 | 0.1 | 0.2 | 210 | 310 | 345 | Positivo | Acabado
| MP | Acero | Menor 260HB | 0.3 | 1.5 | 3 | 0.05 | 0.15 | 0.35 | 200 | 250 | 300 | Positivo | Medio/Acabado
| C25 | Acero | Menor 260HB | 1 | 2 | 3 | 0.1 | 0.15 | 0.35 | 200 | 285 | 320 | Positivo | Medio
CNMG | VB | Acero | Menor 350HB | 0.5 | 1 | 2 | 0.15 | 0.2 | 0.4 | 120 | 148 | 220 | Negativo | Acabado
| MP | Acero | Menor 350HB | 0.5 | 1.5 | 4.5 | 0.12 | 0.25 | 0.45 | 180 | 200 | 250 | Negativo | Medio
| GR | Acero | Menor 350HB | 1 | 3 | 4.5 | 0.2 | 0.35 | 0.5 | 205 | 240 | 280 | Negativo | Debasta
WNMG | VL | Acero | Menor 350HB | 0.5 | 1 | 2 | 0.15 | 0.2 | 0.4 | 120 | 148 | 220 | Negativo | Acabado
| MP | Acero | Menor 350HB | 0.5 | 1.5 | 4.5 | 0.12 | 0.25 | 0.45 | 180 | 200 | 250 | Negativo | Medio
| GR | Acero | Menor 350HB | 1 | 3 | 4.5 | 0.2 | 0.35 | 0.5 | 205 | 240 | 280 | Negativo | Debasta
CCMT | VL | Acero | Menor 350HB | 0.1 | 0.5 | 1 | 0.05 | 0.1 | 0.2 | 190 | 280 | 310 | Positivo | Acabado
| MP | Acero | Menor 350HB | 0.3 | 1.5 | 3 | 0.05 | 0.15 | 0.35 | 220 | 285 | 305 | Positivo | Medio/Acabado
| C25 | Acero | Menor 350HB | 1 | 2 | 3 | 0.1 | 0.15 | 0.35 | 80 | 285 | 320 | Positivo | Medio
CNMG | VP2 | Acero Inoxidable | Entre 135-300HB | 0.5 | 1.5 | 4 | 0.1 | 0.2 | 0.4 | 80 | 120 | 170 | Negativo | Acabado
| MP | Acero Inoxidable | Entre 135-300HB | 1 | 2 | 4.5 | 0.15 | 0.23 | 0.4 | 80 | 110 | 175 | Negativo | Medio
| RM | Acero Inoxidable | Entre 135-300HB | 2 | 4 | 6 | 0.15 | 0.3 | 0.55 | 130 | 170 | 210 | Negativo | Debasta
WNMG | VP2 | Acero Inoxidable | Entre 135-300HB | 0.5 | 1.5 | 4 | 0.1 | 0.2 | 0.4 | 80 | 120 | 170 | Negativo | Acabado
| MP | Acero Inoxidable | Entre 135-300HB | 1 | 2 | 4.5 | 0.15 | 0.23 | 0.4 | 80 | 110 | 175 | Negativo | Medio
| RM | Acero Inoxidable | Entre 135-300HB | 2 | 4 | 6 | 0.15 | 0.3 | 0.55 | 130 | 170 | 210 | Negativo | Debasta
CCMT | VL | Acero Inoxidable | Entre 135-300HB | 0.1 | 0.5 | 1 | 0.05 | 0.1 | 0.2 | 135 | 165 | 215 | Positivo | Acabado
| MP | Acero Inoxidable | Entre 135-300HB | 0.3 | 1.5 | 3 | 0.05 | 0.15 | 0.35 | 120 | 135 | 170 | Positivo | Medio/Acabado
| C25 | Acero Inoxidable | Entre 135-300HB | 1 | 1.5 | 3 | 0.08 | 0.13 | 0.25 | 135 | 155 | 170 | Positivo | Medio
CNMG | MP | Fundicion | Entre 135-185HB | 0.5 | 1 | 2.5 | 0.1 | 0.25 | 0.45 | 120 | 225 | 380 | Negativo | Acabado
| MK | Fundicion | Entre 135-185HB | 1 | 2.5 | 5 | 0.1 | 0.25 | 0.5 | 350 | 420 | 550 | Negativo | Medio
| VR | Fundicion | Entre 135-185HB | 1 | 3 | 4.5 | 0.2 | 0.35 | 0.6 | 220 | 360 | 420 | Negativo | Debasta
WNMG | MP | Fundicion | Entre 135-185HB | 0.5 | 1 | 2.5 | 0.1 | 0.25 | 0.45 | 120 | 225 | 380 | Negativo | Acabado
| MK | Fundicion | Entre 135-185HB | 1 | 2.5 | 5 | 0.1 | 0.25 | 0.5 | 350 | 420 | 550 | Negativo | Medio
| VR | Fundicion | Entre 135-185HB | 1 | 3 | 4.5 | 0.2 | 0.35 | 0.6 | 220 | 360 | 420 | Negativo | Debasta
CCMT | MP | Fundicion | Entre 135-185HB | 0.3 | 1.5 | 3 | 0.1 | 0.2 | 0.35 | 225 | 255 | 290 | Positivo | Acabado
| C25 | Fundicion | Entre 135-185HB | 1 | 2 | 3.5 | 0.1 | 0.25 | 0.4 | 200 | 170 | 340 | Positivo | Medio
CNMG | HA | Aleacion Aluminio | Entre 20-110HB | 0.5 | 2 | 6 | 0.1 | 0.2 | 0.5 | 300 | 500 | 700 | Negativo | Medio/Acabado
WNMG | HA | Aleacion Aluminio | Entre 20-110HB | 0.5 | 2 | 6 | 0.1 | 0.2 | 0.5 | 300 | 500 | 700 | Negativo | Medio/Acabado
CCMT | AK | Aleacion Aluminio | Entre 20-110HB | 0.1 | 1 | 4 | 0.03 | 0.2 | 0.4 | 700 | 1000 | 1400 | Positivo | Acabado
| AR | Aleacion Aluminio | Entre 20-110HB | 0.5 | 1.5 | 4 | 0.05 | 0.3 | 0.5 | 700 | 1000 | 1400 | Positivo | Medio
CNMG | VP1 | Aleacion Termorresistente | Entre 160-350HB | 0.1 | 0.5 | 1.5 | 0.05 | 0.1 | 0.2 | 45 | 60 | 70 | Negativo | Acabado
| VP3 | Aleacion Termorresistente | Entre 160-350HB | 0.05 | 2 | 3 | 0.05 | 0.15 | 0.25 | 40 | 60 | 75 | Negativo | Medio
| VP4 | Aleacion Termorresistente | Entre 160-350HB | 1 | 2.5 | 4 | 0.15 | 0.2 | 0.35 | 40 | 60 | 70 | Negativo | Debasta
WNMG | VP1 | Aleacion Termorresistente | Entre 160-350HB | 0.1 | 0.5 | 1.5 | 0.05 | 0.1 | 0.2 | 45 | 60 | 70 | Negativo | Acabado
| VP3 | Aleacion Termorresistente | Entre 160-350HB | 0.05 | 2 | 3 | 0.05 | 0.15 | 0.25 | 40 | 60 | 75 | Negativo | Medio
| VP4 | Aleacion Termorresistente | Entre 160-350HB | 1 | 2.5 | 4 | 0.15 | 0.2 | 0.35 | 40 | 60 | 70 | Negativo | Debasta
CCMT | VL | Aleacion Termorresistente | Entre 160-350HB | 0.1 | 0.5 | 1 | 0.05 | 0.1 | 0.2 | 40 | 50 | 60 | Positivo | Acabado
| MP | Aleacion Termorresistente | Entre 160-350HB | 0.5 | 1 | 3 | 0.1 | 0.2 | 0.35 | 40 | 50 | 60 | Positivo | Medio
Inserto Ranurado | Recubrimiento | [11 empty] | Tipo de rompeviruta
DBH | PC5300 | Acero | Entre 125-300HB | 0.8 | 2 | 5 | 0.09 | 0.15 | 0.225 | 70 | 90 | 120 | L; R; T
| NC3225 | Acero | Entre 125-300HB | 0.8 | 2 | 5 | 0.09 | 0.15 | 0.225 | 130 | 180 | 220
| NC5330 | Acero | Entre 125-300HB | 0.8 | 2 | 5 | 0.09 | 0.15 | 0.225 | 120 | 170 | 200
| PC5300 | Acero Inoxidable | Entre 200-300HB | 0.8 | 2 | 5 | 0.09 | 0.15 | 0.225 | 70 | 90 | 120
| PC9030 | Acero Inoxidable | Entre 200-300HB | 0.8 | 2 | 5 | 0.09 | 0.15 | 0.225 | 70 | 85 | 115
| NC5330 | Acero Inoxidable | Entre 200-300HB | 0.8 | 2 | 5 | 0.09 | 0.15 | 0.225 | 75 | 100 | 125
| PC5300 | Fundicion | Entre 155-265HB | 0.8 | 2 | 5 | 0.09 | 0.15 | 0.225 | 55 | 75 | 90
| NC5330 | Fundicion | Entre 155-265HB | 0.8 | 2 | 5 | 0.09 | 0.15 | 0.225 | 95 | 110 | 160
| H01 | Aleacion Forjable | Entre 30-130HB | 0.8 | 2 | 5 | 0.09 | 0.15 | 0.225 | 200 | 600 | 790
| PC5300 | Aleacion Termorresistente | Entre 200-350HB | 0.8 | 2 | 5 | 0.09 | 0.15 | 0.225 | 20 | 28 | 35
KGEHR/L | PC5300 | Acero | Entre 125-300HB | 0.8 | 2 | 5 | 0.09 | 0.15 | 0.225 | 70 | 90 | 120
| NC3225 | Acero | Entre 125-300HB | 0.8 | 2 | 5 | 0.09 | 0.15 | 0.225 | 130 | 180 | 220
| NC5330 | Acero | Entre 125-300HB | 0.8 | 2 | 5 | 0.09 | 0.15 | 0.225 | 120 | 170 | 200
| PC5300 | Acero Inoxidable | Entre 200-300HB | 0.8 | 2 | 5 | 0.09 | 0.15 | 0.225 | 70 | 90 | 120
| PC9030 | Acero Inoxidable | Entre 200-300HB | 0.8 | 2 | 5 | 0.09 | 0.15 | 0.225 | 70 | 85 | 115
| NC5330 | Acero Inoxidable | Entre 200-300HB | 0.8 | 2 | 5 | 0.09 | 0.15 | 0.225 | 75 | 100 | 125
| PC5300 | Fundicion | Entre 155-265HB | 0.8 | 2 | 5 | 0.09 | 0.15 | 0.225 | 55 | 75 | 90
| NC5330 | Fundicion | Entre 155-265HB | 0.8 | 2 | 5 | 0.09 | 0.15 | 0.225 | 95 | 110 | 160
| H01 | Aleacion Forjable | Entre 30-130HB | 0.8 | 2 | 5 | 0.09 | 0.15 | 0.225 | 200 | 600 | 790
| PC5300 | Aleacion Termorresistente | Entre 200-350HB | 0.8 | 2 | 5 | 0.09 | 0.15 | 0.225 | 20 | 28 | 35
MGEHR/L | PC5300 | Acero | Entre 125-300HB | 0.8 | 2 | 5 | 0.09 | 0.15 | 0.225 | 70 | 90 | 120
| NC3225 | Acero | Entre 125-300HB | 0.8 | 2 | 5 | 0.09 | 0.15 | 0.225 | 130 | 180 | 220
| NC5330 | Acero | Entre 125-300HB | 0.8 | 2 | 5 | 0.09 | 0.15 | 0.225 | 120 | 170 | 200
| PC5300 | Acero Inoxidable | Entre 200-300HB | 0.8 | 2 | 5 | 0.09 | 0.15 | 0.225 | 70 | 90 | 120
| PC9030 | Acero Inoxidable | Entre 200-300HB | 0.8 | 2 | 5 | 0.09 | 0.15 | 0.225 | 70 | 85 | 115
| NC5330 | Acero Inoxidable | Entre 200-300HB | 0.8 | 2 | 5 | 0.09 | 0.15 | 0.225 | 75 | 100 | 125
| PC5300 | Fundicion | Entre 155-265HB | 0.8 | 2 | 5 | 0.09 | 0.15 | 0.225 | 55 | 75 | 90
| NC5330 | Fundicion | Entre 155-265HB | 0.8 | 2 | 5 | 0.09 | 0.15 | 0.225 | 95 | 110 | 160
| H01 | Aleacion Forjable | Entre 30-130HB | 0.8 | 2 | 5 | 0.09 | 0.15 | 0.225 | 200 | 600 | 790
| PC5300 | Aleacion Termorresistente | Entre 200-350HB | 0.8 | 2 | 5 | 0.09 | 0.15 | 0.225 | 20 | 28 | 35
ROSCADO con Inserto
| PC3030T | Acero | Menor 200HB | [6 empty] | 100 | 150 | 180
| PC5300 | Acero | Menor 200HB | [6 empty] | 90 | 130 | 165
| PC3030T | Acero | Menor 300HB | [6 empty] | 70 | 100 | 140
| PC5300 | Acero | Menor 300HB | [6 empty] | 50 | 70 | 90
| PC3030T | Acero Inoxidable | Menor 200HB | [6 empty] | 70 | 90 | 130
| PC9070 | Acero Inoxidable | Menor 200HB | [6 empty] | 70 | 120 | 150
| PC5300 | Acero Inoxidable | Menor 200HB | [6 empty] | 70 | 90 | 130
| PC3030T | Acero Inoxidable | Menor 300HB | [6 empty] | 30 | 60 | 100
| PC9070 | Acero Inoxidable | Menor 300HB | [6 empty] | 40 | 80 | 130
| PC5300 | Acero Inoxidable | Menor 300HB | [6 empty] | 30 | 60 | 100
| PC3030T | Fundicion Maleable | Entre 200-260 HB | [6 empty] | 70 | 90 | 120
| PC5300 | Fundicion Maleable | Entre 200-260 HB | [6 empty] | 70 | 90 | 120
| PC3030T | Fundicion gris | Entre 180-245HB | [6 empty] | 60 | 80 | 100
| PC5300 | Fundicion gris | Entre 180-245HB | [6 empty] | 60 | 80 | 100
| PC3030T | Fundicion con Grafito | Entre 155-265HB | [6 empty] | 90 | 110 | 120
| PC5300 | Fundicion con Grafito | Entre 155-265HB | [6 empty] | 90 | 110 | 120
Roscado Fresa | Recubrimiento | [11 empty] | Tipo de rompeviruta
TMSR | PC9570T | Acero | Menor 200HB | 0.3 | 1.5 | 3 | 0.05 | 0.15 | 0.3 | 100 | 160 | 210 | L; W; T
| PC9070M | Acero | Menor 200HB | 0.3 | 1.5 | 3 | 0.05 | 0.15 | 0.3 | 80 | 190 | 250
| PC9570T | Acero | Menor 300HB | 0.3 | 1.5 | 3 | 0.05 | 0.1 | 0.15 | 70 | 90 | 120
| PC9070M | Acero | Menor 300HB | 0.3 | 1.5 | 3 | 0.05 | 0.1 | 0.15 | 40 | 70 | 100
| PC9570T | Acero Inoxidable | Entre 200-300HB | 0.3 | 1.5 | 3 | 0.05 | 0.1 | 0.15 | 70 | 90 | 120
| PC9070M | Acero Inoxidable | Entre 200-300HB | 0.3 | 1.5 | 3 | 0.05 | 0.1 | 0.15 | 60 | 110 | 150
| PC9570T | Fundicion | Entre 180-265HB | 0.3 | 1.5 | 3 | 0.05 | 0.1 | 0.15 | 60 | 80 | 125
| PC9070M | Fundicion | Entre 180-265HB | 0.3 | 1.5 | 3 | 0.05 | 0.1 | 0.15 | 40 | 75 | 110
ROSCADO MACHO
|  | Acero | Entre 125-300HB | 0.15 | 0.75 | 2 |  |  |  | 4 | 7 | 12
|  | Acero Inoxidable | Ente 200-300HB | 0.15 | 0.75 | 2 |  |  |  | 3 | 5 | 7
|  | Fundicion | Entre 155-265HB | 0.15 | 0.75 | 2 |  |  |  | 7 | 12 | 15
|  | Aleacion | Entre 30-130HB | 0.15 | 0.75 | 2 |  |  |  | 6 | 13 | 20
ROSCADO Laminacion
|  | Acero | Entre 125-300HB | 0.15 | 0.75 | 2 |  |  |  | 4 | 15 | 25
|  | Acero Inoxidable | Ente 200-300HB | 0.15 | 0.75 | 2 |  |  |  | 5 | 7 | 10
|  | Fundicion | Entre 155-265HB | 0.15 | 0.75 | 2 |  |  |  | 10 | 15 | 20
|  | Aleacion | Entre 30-130HB | 0.15 | 0.75 | 2 |  |  |  | 7 | 18 | 25
Fresado Planeado, escuadrado, Ranurado | Recubrimiento
| PC3600 | Acero | Entre 125-300HB | 0.5 | 3.25 | 5.5 | 0.05 | 0.15 | 0.25 | 160 | 220 | 270
| PC5300 | Acero | Entre 125-300HB | 0.5 | 3.25 | 5.5 | 0.05 | 0.15 | 0.25 | 150 | 190 | 240
| PC5400 | Acero | Entre 125-300HB | 0.5 | 3.25 | 5.5 | 0.05 | 0.15 | 0.25 | 130 | 170 | 210
| PC5300 | Acero Inoxidable | Ente 200-300HB | 0.5 | 3.25 | 5.5 | 0.05 | 0.09 | 0.2 | 90 | 120 | 150
| PC5400 | Acero Inoxidable | Entre 200-300HB | 0.5 | 3.25 | 5.5 | 0.05 | 0.09 | 0.2 | 70 | 90 | 120
| PC5300 | Fundicion | Entre 155-265HB | 0.5 | 3.25 | 5.5 | 0.08 | 0.15 | 0.3 | 140 | 170 | 230
| PC6510 | Fundicion | Entre 155-265HB | 0.5 | 3.25 | 5.5 | 0.08 | 0.15 | 0.3 | 120 | 150 | 200
Taladrado asimaetrico y Mandrinado
rompevirutas
| LD | Acero | Entre 125-300HB |  |  |  | 0.04 | 0.06 | 0.08 | 60 | 120 | 170
| RD | Acero | Entre 125-300HB |  |  |  | 0.04 | 0.06 | 0.08 | 120 | 150 | 180
| PD | Acero | Entre 125-300HB |  |  |  | 0.05 | 0.1 | 0.16 | 140 | 180 | 220
| LD | Acero Inoxidable | Ente 200-300HB |  |  |  | 0.04 | 0.06 | 0.08 | 80 | 120 | 140
| PD | Acero Inoxidable | Ente 200-300HB |  |  |  | 0.04 | 0.06 | 0.08 | 100 | 130 | 160
| PD | Fundicion | Entre 155-265HB |  |  |  | 0.06 | 0.1 | 0.18 | 150 | 190 | 250
| LD | Aleacion Termorresistente |  |  |  |  | 0.06 | 0.09 | 0.12 | 40 | 60 | 80
| PD | Aleacion Termorresistente |  |  |  |  | 0.04 | 0.06 | 0.08 | 20 | 40 | 80
| ND | Aleacion Forjable |  |  |  |  | 0.1 | 0.17 | 0.22 | 250 | 300 | 400
Taladrado simetrico | Recubrimiento
| PC325U | Acero | Entre 125-300HB |  |  |  | 0.3 | 0.35 | 0.4 | 50 | 70 | 100
| PC325U | Acero Inoxidable | Entre 200-300HB |  |  |  | 0.1 | 0.17 | 0.25 | 25 | 45 | 80
| PC325U | Fundicion | Entre 155-265HB |  |  |  | 0.25 | 0.29 | 0.36 | 80 | 100 | 150
| PC325U | Aleacion Forjable |  |  |  |  | 0.61 | 0.77 | 0.85 | 125 | 150 | 220